## 正
健诚鞋业工艺生产指令单
工厂型号 |  | 3G5198 | 客户型号 | VRAE-80 | 设计 | 黄文 | 调版 | 潘璟 | 刀模 | 炜一 | 楦型 | 森达G8C307新
颜色 |  | ①-9蓝②-5驼 | [7 empty] | 鞋图
客户 |  | 配码 | 40-45
VIRUCCI
码差:6.67 |  | 大货产前小做每码5双
裁断车间 | 部件 | 材料名称及加工方式 | [5 empty] | 双数 | 用量 | 生产车间特殊工艺
| 面料1 | ①鸿源414-4蓝色复2*3黑布+黑定型布(4M/KG)(低温复合)(部件：1) | [5 empty] | 14.9 | 0.06711409
②唯佳23094-8驼色复2*3白布+白定型布(4M/KG)(部件：1)
| 面料2 | ①鸿源414-4蓝色复黑细布+1.5黑切片(低温复合) (部件：3)(冲好批好反面划线再康鸿压花) | [5 empty] | 23.8 | 0.04201681
②唯佳23094-8驼色复白细布+1.5棕切片(部件：3) (冲好批好反面划线压花)
| 面料3 | ①鸿源414-4蓝色复1.2黑切片(低温复合)(部件：2.4.5) | [5 empty] | 30.8 | 0.03246753
②唯佳23094-8驼色复1.2棕切片(部件：2.4.5)
| 面料4 | ①唯佳23094-8驼色复1.2棕切片(部件：6) | [5 empty] | 256.1 | 0.003904725
②鸿源414-4蓝色复1.2黑切片(低温复合)(部件：6)
| 面料5 | ①唯佳23094-8驼色复50K驼无纺布(部件：7) | [5 empty] | 286.3 | 0.00349284
②鸿源414-4蓝色复50K黑无纺布(低温复合)(部件：7)
| 面料5 | ①唯佳23094-8驼色复50K驼无纺布(部件：口舌装饰皮)(康鸿激光) | [5 empty] | 570 | 0.001754386
②鸿源414-4蓝色复50K黑无纺布(低温复合)(部件：口舌装饰皮) (康鸿激光)
| PU里 | 嘉泰1501①-37蓝②-35驼不复(口舌里) | [5 empty] | 88.1 | 0.01135074
| PU里 | 嘉泰1501①-37蓝②-35驼复0.6切片①黑②棕(鞋口里) | [5 empty] | 32.4 | 0.0308642
| 布里 | 帆布①蓝②驼复黑佳积布(5M/KG)+2mm黑海绵+离子布 | [5 empty] | 12.1 | 0.08264463
| 包头布 | 细布上胶+PE纸 | [5 empty] | 61 | 0.01639344
| 鞋眼衬 | 强力绒上不干胶+牛皮纸(0.8厚) | [5 empty] | 193 | 0.005181347
| 回力 | 3mm回力(鞋口) | [5 empty] | 126 | 0.007936508
| 码标 | 口舌里定位处烫印①②银色型号+码数
针车车间 | 车针 | 12#车针 4针/cm 18#车针 2.5针/cm | [7 empty] | 车线针距：面料合缝1.5MM,PU里合缝1.5MM,布里合缝2-3MM, 贴里布要服贴帮面，贴子根包头放到位.鞋口里要抓弧度贴。鞋口放保险丝。 边排反面划线压花
| 上线 | 210/3 ①A44蓝+B95驼②B95驼+A44蓝
| 下线 | 棉线 ①4542蓝②3063驼
| 其它线 | 210/9 ①A44蓝②B95驼
| 热熔胶 | 包头（3G5198）：1.0mm （无痕) 主跟（3G5198）：1.2mm（阿福） | [6 empty] | 1对
| 织带 | 20mm宽①②蓝白红 | [5 empty] | 16.6 | 0.06024096
| 鞋眼 | 圆鞋眼①红驼色(颜色同唯佳23094-8面料)②蓝色 | [6 empty] | 4颗
| 回冲 | 3.5mm
成型车间 | 烫底 | 嘉泰1501①-37蓝②-35驼复3*7红色高丽棉成型丝印①②银色客户商标 不套色（金乡）（后置） | [7 empty] | 所有后跟合缝的鞋款后帮定型机定过再夹包，所有后跟包脚13MM 组合底：80℃ TPR:90℃ PU:85℃ 冬季温度高5℃ 压合7秒13公斤 42内高68mm
| 鞋带 | 福秀圆蜡带①蓝②驼 长度：90cm
| 大底 | 约西8C307①②米/蓝/卡其沿条车米黄线 轻料 | [6 empty] | 1对
| 中底 | 深博G8C307 1.5条纹布/T板下层
| 后处理 | ①-9蓝不做后处理，保持整洁②-5驼喷棕色线条+头尾，再头尾抛
| 科盛 油性胶 | TPR底：894K处理剂，PU底：892R处理剂，EVA底：895E处理剂-使用时加15%E-750, 橡胶底：①黑色用893R处理剂加3%粉1000ML加30克，②白色底用893S处理剂加2%粉1000ML加20克，PU革面：892R处理剂，尼龙布.绒皮：798P无色尼龙处理剂使用加15%E-750
帮面刀模码段分配及共用牙记：女段：35△36△△37△△△38△△△△39△△△△△40□41□△ 男段：39△40△△41△△△42△△△△43△△△△△44□45□△（如有半码则另外注明，参照刀模表）
时间： |  | 2023.11.28 |  | 负责人 | 潘璟 |  |  | 审核人： |  | 潘璟

## 反
健诚鞋业有限公司工艺要求及裁向指导单
刀 模 表
工厂型号3G5198
名称 号码 |  | 40 | 41 | 42 | 43 | 44 | 45
面料:1.2.3. 4.5.6.7 | 3G5198 | △△ | △△△ | △△ △△ | △△ △△△ | □△ | □△△
面料: 口舌装饰皮 | 3G5198 | 通码
PU里.布里 | 3G5198 | △△ | △△△ | △△ △△ | △△ △△△ | □△ | □△△
回力.鞋眼衬 | 3G5198 | △ |  | △△ |  | △△△
包头布 | 3G5198 | △ |  | △△ |  | △△△ |  | 前后拉
烫底 | 3G5198 | △△ | △△△ | △△ △△ | △△ △△△ | □△ | □△△
注:面料裁向按示意图水平垂直冲裁，不能歪斜
面（里）料效果图
5
5
5
1
2
3
5
3
4
5
6
7