## 正
健诚鞋业工艺生产指令单
工厂型号 |  | 0E20620 | 客户型号 | VRA-1020 | 设计 | 杨茗清 | 调版 | 潘璟 | 刀模 | 炜一 | 楦型 | 森达E69138
颜色 |  | ①-1黑②-2棕③-5驼 | [7 empty] | 鞋图
客户 |  | 配码 | 36-41
VIRUCCI
码差 6 |  | 产前试做每码各5双
裁断车间 | 部件 | 材料名称及加工方式 | [5 empty] | 双数 | 用量 | 生产车间特殊工艺
| 面料1 | 深源1107①-1黑②-3棕③-8驼复2*3黑布(部件:1) | [5 empty] | 12.5 | 0.08
| 面料2 | 深源1107①-1黑②-3棕③-8驼复1.0黑切片(部件:2.3) | [5 empty] | 17.8 | 0.05617978
| 面料3 | 深源1107①-1黑②-3棕③-8驼复嘉泰1601①1T黑②32T棕 ③33T驼直切19mm宽(部件:装饰带) | [5 empty] | 251 | 0.003984064
| 面料4 | 深源1107①-1黑②-3棕③-8驼复嘉泰1601①1T黑②32T棕 ③33T驼(部件:装饰皮)(康鸿激光) | [5 empty] | 545 | 0.001834862
| 拉链皮 | 嘉泰1601①1T黑②32T棕③33T驼折抽18/23mm宽 | [5 empty] | 95 | 0.01052632
| PU里 | 嘉泰1601①1T黑②32T棕③33T驼复0.6切片①②黑③棕 | [5 empty] | 56.1 | 0.01782531
| 布里 | 佳积布①黑②棕③驼复3mm黑海绵+离子布 | [5 empty] | 8.6 | 0.1162791
| 包头布 | 细布上胶+PE纸 | [5 empty] | 60 | 0.01666667
| 定型布 | 208定型布 | [5 empty] | 10.5 | 0.0952381
| 码标 | 鞋口里内侧定位处烫印①②③银色客户型号+码子
| 烫底 | 佳积布①黑②棕③驼复50K无纺布①②黑③驼+3mm蓝色高丽棉 丝印①②③银色VIRUCCI商标 | [5 empty] | 34 | 0.02941176
针车车间 | 车针 | 12#车针 4针/CM | [7 empty] | 车线针距：面料合缝1.5MM,PU里合缝1.5MM,布里合缝2-3MM, 贴里布要服贴帮面，贴子根包头放到位.棉鞋上口里要抓弧度贴 车拉链拉链布留空1.5MM，拉链不能有高低现象。鞋口放保险丝。 头排烫定型布，定型热两刀，冷一刀。时间热3秒，冷7秒。
| 上线 | 210/3 ①黑②2106棕③B95驼
| 下线 | 棉线 ①黑②5323棕③3063驼
其他线
| 热熔胶 | 包头(共2E20613)：0.6mm 主跟(0E20620)：1.0mm(阿福) | [6 empty] | 1对
| 饰扣 | 曼凌ML-3051①枪色②③古铜 | [6 empty] | 1对
| 内拉链 | 塑齿打金属码①黑②棕③驼+VR拉头①枪色②③古铜 长度：(36-38)16cm(39-41)17cm | [6 empty] | 1对
成型车间 | 烫底 | 前置 | [7 empty] | 所有后跟合缝的鞋款后帮定型机定过再夹包，所有后跟包脚13MM组合底：80℃，TPR:90℃，PU:85℃ 冬季温度高5℃。压合7秒13斤
| 大底 | 双泰69138 ①黑/后跟拉丝/沿条划亮 ②③棕/后跟棕色印刷哑光/沿条划亮
| 中底 | 豪富达E69138 化纤板/猛钢/蓝板
| 后处理 | ①-1黑头尾抛②-2棕喷棕色线条+头尾，再头尾抛③-5驼喷棕色线条+头尾，再头尾抛
| 科盛 油性胶 | TPR底：894K处理剂，PU底：892R处理剂，EVA底：895E处理剂-使用时加15%E-750, 橡胶底：①黑色用893R处理剂加3%粉1000ML加30克，②白色底用893S处理剂加2%粉1000ML加20克，PU革面：892R处理剂，尼龙布.绒皮：798P无色尼龙处理剂使用加15%E-750
帮面刀模码段分配及共用牙记：女段：35△36△△37△△△38△△△△39△△△△△40□41□△ 男段：39△40△△41△△△42△△△△43△△△△△44□45□△（如有半码则另外注明，参照刀模表）
时间： |  | 2023.12.31 |  | 负责人： | 潘璟 |  |  | 审核人： |  | 潘璟

## 反
健诚鞋业有限公司工艺要求及裁向指导单
刀 模 表
工厂型号0E20620
名称 号码 |  | 36 | 37 | 38 | 39 | 40 | 41
面料：1.2.3 | 0E20620 | △△ | △△△ | △△ △△ | △△ △△△ | □ | □△
面料：装饰皮 | 0E20620 | △△ | △△△ | △△ △△ | △△ △△△ | □ | □△
PU里.布里 | 0E20620 | △△ | △△△ | △△ △△ | △△ △△△ | □ | □△
定型布 | 0E20620 | △ |  | △△ |  | △△△
包头布 | 共0E20613 | △ |  | △△ |  | △△△ |  | 前后拉
烫底 | 共0E2066 | △△ | △△△ | △△ △△ | △△ △△△ | □ | □△
注:面料裁向按示意图水平垂直冲裁，不能歪斜
面（里）料效果图
5
5
5
1
2
3

## Sheet1
健诚鞋业有限公司工艺要求及批皮指导单
工厂型号0E0191
面（里）料效果图
面（里）料效果图
批永边
批永边
批搭地
批永边
批永边
批搭地
批搭地